## Plan1
SISTEMA DA QUALIDADE FIM - FICHA DE INSPEÇÃO DE MATERIAIS
MATERIAL: CONCRETO USINADO | [5 empty] | FIM 10-V.1
1 - ESPECIFICAÇÃO PARA COMPRA
Deve atender às especificações de projeto relativas à resistência característica do concreto à compressão aos 28 dias, módulos de elsticidade, consistència expressa em pelo abatimento de tronco de cone, dimensão máxima característica do agregado graúdo, e em caso de concretagem crítica, teor de argamassa do concreto, tipo e consumo mínimo de cimento, fator água/cimento máximo e presença de aditivos.
2 - FORMAÇÃO DE LOTES NO RECEBIMENTO EM OBRA
| Limites superiores |  | Compressão simples ou flexo-compressão |  | Flexão simples
| Volume de concreto |  | 50m³ |  | 100m³
| Número de betonadas |  | 25 | 25 | 50
| Número de andares |  | 1 | 1 | 10
| Tempo de concretagem |  | 3 dias consecutivos
A cada lote formado deve corresponder uma amostra de no mínimo 6 exemplares, coletados aleatoriamente durante a operação de concretagem e extraídos de caminhões diferentes. Cada exemplar é constituído por 2 corpos-de-prova da mesma betonada, para cada idade de rompimento, moldados no mesmo ato. Para a coleta de amostras deve-se retirar uma amostra de concreto pelo menos 50%maior que o volume necessário e nunca menor que 30l.
3 - VERIFICAÇÕES E ENSAIOS DE RECEBIMENTO
CONDIÇÕES DA NOTA FISCAL - verificar se as características constantes na nota estão de acordo com o prescrito na especificação. O volume também deve ser verificado na nota fiscal e conferido durante a descarga e aplicação do concreto, cubicando-se o metrial através das peças preenchidas (mapeamento da aplicação do concreto). ABATIMENTO DO TRONCO DE CONE - para cada caminhão deve ser verificado o abatimento do tronco de cone. Vide a íntegra do procedimento no IM10 correspondente (IM10 ). RESISTÊNCIA À COMPRESSÃO - o ensaio deve ser realizado por um laboratório especializado. A moldagem dos corpos-de-prova pode ser feita pelo laboratório ou por pessoal da própria obra coletado do terço médio do caminhão. Vide íntegra do procedimento no IM correspondente (IM10 ).
4 - CRITÉRIOS DE ACEITAÇÃO
CONDIÇÕES DA NOTA FISCAL - a aceitação do caminhão de concreto está vinculada à conformidade da nota fiscal em relação às especificações de projeto. Atentar para o horário de saída do caminhão da usina , pois o tempo decorrido desde o carregamento do caminhão até o lançamento e adensamento não deve ser maior que 2 horas e 30 minutos. Verificar o lacre da betoneira. ABATIMENTO DO TRONCO DE CONE - caso a trabalhabilidade exceda os limites prescritos no pedido de compra, o caminhão deve ser rejeitado. Estando abaixo do limite mínimo, acrescentar água até um limite pré-estipulado em comum acordo entre concreteira e o responsável pela obra, valor tal que não pode aumentar o abatimento em mais que 25mm. Caso a segunda tentativa falhe, rejeitar o caminhão.
RESISTÊNCIA À COMPRESSÃO - os resultados obtidos nos ensaios deverão ser comparados com a resistência característica estabelecida de projeto. Caso a resistência obtida seja maior que a característica, aceitar o lote. Caso resulte menor, consultar o projetista e o fornecedor para providências.
5 - ORIENTAÇÕES PARA ARMAZENAMENTO
Não há armazenamento de concreto na obra, entretanto recomenda-se deixar algum pano de concretagem de pouca importância estrutural por fazer, a fim de se aproveitarem eventuais sobras.
6 - OBSERVAÇÕES
Do pedido de compra devem constar: resistência característica do concreto à compressão, consistência expressa pelo abatimento do tronco de cone, outras características estabelecidas pelo engenheiro, aviso esclarecendo que no recebimento do concreto será exigido o romaneio, aviso esclarecendo que o concreto será ensaiado.
ELABORADO/REVISADO POR | [5 empty] | DATA