## Plan1
SISTEMA DA QUALIDADE FIM - FICHA DE INSPEÇÃO DE MATERIAIS
MATERIAL: TELHAS DE FIBROCIMENTO |  |  |  | FIM 14-V.1
1 - ESPECIFICAÇÃO PARA COMPRA
Devem apresentar a superfícies das faces regulares e uniormes, obedecendo às especificações de dimensões, resistência à flexão, impermeabilidade e absorção de água,
2 - FORMAÇÃO DE LOTES NO RECEBIMENTO EM OBRA
Cada viagem será considerada um lote desde que não exceda 500 peças. Nesse caso, o carregamento deverá ser divido em lotes aproximadamente iguais e menores que 500 peças.
3 - VERIFICAÇÕES E ENSAIOS DE RECEBIMENTO
VERIFICAÇÕES VISUAIS - observar no lote inteiro se há trincas, quebras, superfícies irregulares, arestas interrompidas por quebras, caroços, remendos e deformações DIMENSÕES - para verificar largura e comprimento da telha, tomar uma medida no centro da peça com trena metálica com precisão de 1mm, considerando tolerância de 10mm. para verificar a espessura, medir em seis pontos com um paquímetro com precisão de 0,05mm, sendo três pontos em cada borda ondulada. A espessura será a média aritmética dos seis valores, obedecendo tabela abaixo:
|  | Espessura | Tolerância
|  | 5mm | +0,4;-0,4mm
|  | 6mm | +0,5;-0,4mm
|  | 8mm | +0,7;-0,4mm
Para verificação de esquadro, enquadrar a telha com um gabarito e medir a maior distância entre o extremo da outra face do esquadro até a telha, admitindo tolerância de 10mm. IMPERMEABILIDADE - colocar a telha na posição horizontal e, apoiado nela, um tubo na vertical com diâmetro de 3,5c. VEdar com selante a união entre o tubo e a telha, encher o tubo com água até marcar 250mm deixando em repouso por 24 horas. O sistema não deve apresentar vazamenos ou gotejamentos.
4 - CRITÉRIOS DE ACEITAÇÃO
DIMENSÃO E ESQUADRO - será aceito o lote se das 13 peças da amostra, no máximo 3 forem defeituosas. Havendo 8 ou mais, deve-se rejeitar o lote. Entre 4 e 7 peças com defeito, repetir o ensaio com mais 13 telhas. Será aceito se a soma de peças defeituosas das duas amostras for no máximo 8. IMPERMEABILIDADE - será aceito se de 8 unidades, nenhuma peça for defeituosa. Havendo mais de 3 peças defeituosas, rejeitar o lote.Havendo até 2 peças com defeito, repetir o ensaio em uma segunda amostra de mais 8 peças. Aceitar se a soma das peças defeituosas das duas amostras for no máximo 3.
5 - ORIENTAÇÕES PARA ARMAZENAMENTO
As telhas devem ser armazenadas em pilhas de até 35 peças, apoiadas em três pontaletes de madeira> no caso de armazenamento em lajes, verificar sua capacidade de resistência para que não haja sobrecarga.
6 - OBSERVAÇÕES
Do pedido de compra devem constar: tipo de telha desejado pela obra dimensões e espessura aviso esclarecendo que o lote será conferido em obra conforme esta especificação
ELABORADO/REVISADO POR |  |  |  | DATA