## Plan1
SISTEMA DA QUALIDADE FIM - FICHA DE INSPEÇÃO DE MATERIAIS
MATERIAL: BATENTE DE MADEIRA |  | FIM 3-V.1
1 - ESPECIFICAÇÃO PARA COMPRA
Espécie da madeira, dimensões da peça, aviso esclarecendo que os batentes deverão atender à norma pertinente, não devendo apresentar desvios dimensionais além dos limites tolerados, nem defeitos visuais tais como rachaduras, nós, arqueamentos, encurvamentos ou lascamentos de cantos;
2 - FORMAÇÃO DE LOTES NO RECEBIMENTO EM OBRA
Cada viagem para entrega de batentes será considerada um lote, desde que não exceda 500 conjuntos de batentes. No caso de entrega de mais de 500 batentes por viagem, o carregamento deverá ser dividido de tal forma que resultem lotes aproximadamente iguais e, ao mesmo tempo, com menos de 500 chapas. Em se tratando de acabamento encerado, inspecionar visualmente o lote inteiro e tomar uma amostra correspondente a 13 conjuntos de batentes, retirados aleatoriamente do lote, para verificação dimensional e da umidade. Caso se utilize o acabamento em pintura, formar uma amostra composta por 20 conjuntos de batentes retirados ao acaso do lote.
3 - VERIFICAÇÕES E ENSAIOS DE RECEBIMENTO
Dimensões - a verificação das dimensões deve ser realizada por intermédio de uma trena metálica com precisão de 1mm, conforme indicações.
Verificações visuais - os batentes não devem apresentar defeitos visuais como rachaduras na travessa (barra horizontal) e ombreiras (barras verticais), com exceção da extremidade inferior das ombreiras de batentes para pintura, quando embutidas. Nesse caso, extensão da rachadura não pode ultrapassar a profundidade do embutimento o piso acabado. Também não são admitidos nós ou falhas nas faces aparentes, arqueamento superior a 5mm ou encurvamento superior a 3mm, bem como cantos vivos lascados ou com qualquer outro tipo de falha. Umidade - verificação por meio visual.
4 - CRITÉRIOS DE ACEITAÇÃO
Acabamento encerado - segregar todos os batentes considerados defeituosos pela inpeção visual e devolvê-los ao fornecedor para reposição. Verificar os 13 conjuntos de batentes que compõem a amostra para conferência dimensional. Aceitar o lote se o número de conjuntos defeituosos for menor ou igual a unidade. Caso a primeira amostra seja rejeitada, coletar mais 13 conjuntos para análise, aceitando o lote se o número total de conjuntos defeituosos nas duas amostras somadas for menor ou igual a quatro unidades. Acabamento pintado - verificar os 20 conjuntos de batentes que compõem a amostra. Aceitar o lote inteiro caso sejam encontrados até cinco batentes defeituosos. Encontrando-se mais do que cinco conjuntos com problemas, proceder à inspeção visual do lote inteiro, separando os batentes defeituosos e devolvendo-os para reposição.
5 - ORIENTAÇÕES PARA ARMAZENAMENTO
O estoque deve ser tabicado sob orientação e com acompanhamento do fornecedor, em local ventilado e apropriado para evitar a ação da água, extravio ou roubo. Preferencialmente, deve estar próximo ao local de transporte vertical ou uso.
6 - OBSERVAÇÕES
Obs. Como é muito difícil se encontrar fornecedores de qualidade a um custo razoável, é possível o engenheiro da obra liberar as medidas R e F, sendo as mesmas corrigidas posteriormente por um marceneiro. A liberação, com a assinatura do Engenheiro da obra, deve constar no campo observações do FVM.
ELABORADO/REVISADO POR |  | DATA
EAA |  | 2002-04-18