## Plan1
| SISTEMA DA QUALIDADE FIM - FICHA DE INSPEÇÃO DE MATERIAIS | DEPARTAMENTO
MATERIAL: ARGAMASSA COLANTE PRÉ-DOSADA |  | FIM 4 - V1
1 - ESPECIFICAÇÃO PARA COMPRA
Tempo de abertura mínimo que será aceito para efeito de recebimento, a marca adquirida pelo departamento de suprimentos, aviso esclarecendo que o material será pesado por amostragem na obra, aviso esclarecendo que o estado de conservação dos sacos será verificado na obra no ato da descarga e que os sacos rejeotados serão devolvidos ao fornecedor e aviso esclarecendo que a aceitação do lote está sujeita a ensaios que serão realizados em obra e deverão comprovar as propriedades do material.
2 - FORMAÇÃO DE LOTES NO RECEBIMENTO EM OBRA
Cada viagem para entrega de argamassa será considerada um lote para efeito de inspeção. Para verificação do tempo de abertura, a amostra será composta por um saco coletado aleatoriamente do lote. Para a conferência da massa líquida do material entregua, a amostra inicial será formada por 10 sacos escolhidos ao acaso. Havendo rejeição do lote, coletar mais 20 sacos. A verificação do estado de conservação envolve 100% da amostra.
3 - VERIFICAÇÕES E ENSAIOS DE RECEBIMENTO
Tempo de abertura - realizar o ensaio em ambiente interno ou externo, de acordo com a utilização da argamassa na ora. Prepara a argamassa de seguindo as orientações do fabricante. Iniciar a contagem do tempo e aplicar a argamassa em uma área de 1m². assentar uma peça cerâmica a cada dois minutos até completar 26 minutos de ensaio, anotando o momento do assentamento em minutos. Remover a peça 15 minios após o término da aplicação, remover as peças uma a uma e verificar o seu fundo (tardoz). Massa dos sacos - pesar os sacos amostrados do lote e anotar a indicação da balança Verificações visuais - deve considerar a presença de sacos rasgados, molhados, manchados, furados ou outros problemas que possam prejuducar o uso e desempenho da argamassa.
4 - CRITÉRIOS DE ACEITAÇÃO
Tempo de abertura - a argamassa deve ser aceita caso o tempo de abertura obtido no ensaio seja maior ou igual a 20 minutos para ambientes internos, ou maior ou igual a 15 minutos para ambientes externos. Não atendendo a esses limites, rejeitar o lote. Massa dos sacos - não aceitar dierença superior a 1% na média dos sacos Condições visuais - rejeitar os sacos que apresentarem defeitos visuais no ato da descarga.
5 - ORIENTAÇÕES PARA ARMAZENAMENTO
Seguir as orientações do fabricante. Caso não existam, estocar em pilhas de 20 sacos em local fechado para evitar a ação da umidade ou da água e com o piso revestido com estrado de madeira. Assegurar que os sacos mais velhos sejam utilizados antes dos recém-entregues.
6 - OBSERVAÇÕES
ELABORADO/REVISADO POR |  | DATA