## Plan1
| SISTEMA DA QUALIDADE FIM - ESPECIFICAÇÃO DE INSPEÇÃO DE MATERIAIS | DEPARTAMENTO
MATERIAL: PLACA DE GESSO PARA FORRO |  | FIM 6 - V.1
1 - ESPECIFICAÇÃO PARA COMPRA
Aviso esclarecendo ao fornecedor que as placas serão conferidas. Peças onduladas, empenadas ou com outros defeitos serão devolvidas. Aviso esclarecendo também que o fornecedor deve garantir sua peças quanto a possíveis avarias no forro por um prazo previamente estipulado e acordado por ambas as partes.
2 - FORMAÇÃO DE LOTES NO RECEBIMENTO EM OBRA
Cada viagem para entrega de placas será considerada um lote desde que não exceda 300 peças. Caso contrário, dividir as peças formando lotes aproximadamente iguais com no máximo 300 peças em cada. A amostra será composta por 20 placas escolhidas ao acaso. Havendo entrega de menos de 20 placas, verificar o lote inteiro.
3 - VERIFICAÇÕES E ENSAIOS DE RECEBIMENTO
Ondulações e empenamento - conferência feita com régua de alumínio, encostando-se a régua na superfície da placa, em suas diagonais, aceitando-se diferenças máxima de 1mm Verificações visuais - as placas não devem apresentar trincas, rachaduras, encaixes danificados ou defeitos que prejudiquem o aspecto final do forro.
4 - CRITÉRIOS DE ACEITAÇÃO
O lote será aceito se o número de placas defeituosas for menor ou igual a 3 unidades. Se o número encontrado for maior, inspecionar visualmente o lote inteiro e devolver ao fornecedor as placas que não atenderem à especificação.
5 - ORIENTAÇÕES PARA ARMAZENAMENTO
O estoque deve ser feito em área fechada para evitar a ação da água. As placas devem ser armazenadas justapostas, na posição vertical e com o encaixe tipo fêmea voltado para baixo. As fiadas devem estar apoiadas sobre dois pontaletes, evitando o contato com o solo e nunca se sobrepondo duas fiadas.
6 - OBSERVAÇÕES
ELABORADO/REVISADO POR |  | DATA