## Plan1
SISTEMA DA QUALIDADE FIM - FICHA DE INSPEÇÃO DE MATERIAIS
MATERIAL: BARRAS E FIOS DE AÇO PARA ARMADURA DE CONCRETO |  | FIM 8-V.1
1 - ESPECIFICAÇÃO PARA COMPRA
As barras e fios de aço para armaduras de concreto devem apresentar além de homogeneidade geométrica, resistência à tração, ao dobramento e e aderência ao concreto, de acordo com sua categoria e classe.
2 - FORMAÇÃO DE LOTES NO RECEBIMENTO EM OBRA
Os lotes devem ser formados de acordo com os diâmetros das barras e dos fios de aço. Vide tabela 1 no documento IM8
3 - VERIFICAÇÕES E ENSAIOS DE RECEBIMENTO
Quantidade - A massa do material entregue na obra deve ser conferida. É preciso pesar o caminhão em balança neutra, antes e depois da descarga. A massa total de aço entregue é obtida pela diferença entre a massa do caminhão carregado e a massa do caminhão vazio. Também e possível realizar a conferência do aço por contagem de barras, utilizando o romaneio padronizado da empresa. Para tanto, após a pesagem, estimar o comprimento (L) e contar o número (n) de barras de mesmo diâmetro, estimando a massa total da carga entregue a partir da massa linear real de cada diâmetro medida pelo laboratório, de acordo com a seguinte equação: ME = S n.L.M, onde ME = massa estimada pela contagem de barras; n = número de barras de um mesmo diâmetro; L = comprimento médio estimado de barras do mesmo diâmetro; M = massa linear real de cada diâmetro, medida pelo laboratório
Verificações visuais - As barras devem ser entregues limpas ( ausência de materiais estranhos ou corrosão excessiva aderidos à superficie das barras ), abertas ( não dobradas ) e com comprimento mínimo de 11 metros ( podem ser aceitos, no maxímo, 2% de barras menores, mas nunca medindo menos de 6 metros ). Para diâmetros maiores que 10mm, deve ser exigido que o nome do fabricante esteja estampado em relevo em todas as barras.
4 - CRITÉRIOS DE ACEITAÇÃO
Vide tabelas 2 e 3 apresentadas no documento IM8
5 - ORIENTAÇÕES PARA ARMAZENAMENTO
As barras e fios de aço devem, sempre que possível, ser armazenadas em baias separadas de acordo com seu diâmetro, em ambiente protegido de intempéries, coberto, sem contato direto com o solo e próximo do local de trabalho. É desejável que a data de entrega e o local de estocagem sejam planejadas com antecedência, de forma a evitar a pré-estocagem em calçadas públicas, interferência com ooutros serviços da obra ou a necessidade de tranporte horizontal interno.
6 - OBSERVAÇÕES
Anexar, sempre , à nota fiscal o comprovante de pesagem do fornecedor, da balança neutra e, quando houver, o romaneio do processo de contagem das barras.
ELABORADO/REVISADO POR |  | DATA
EAA |  | 2002-04-18