## Plan1
SISTEMA DA QUALIDADE FIM - FICHA DE INSPEÇÃO DE MATERIAIS
MATERIAL: CHAPAS DE MADEIRA COMPENSADA PARA FÔRMAS DE CONCRETO |  | FIM 9-V.1
1 - ESPECIFICAÇÃO PARA COMPRA
As chapas de madeira compensada para fôrmas de concreto não devem apresentar defeitos sistemáticos tais como desvios dimencionais além dos limitis tolerados, número de lâminas inadequadas para sua espessura, desvio no esquadro ou defeito nas superfícies. Também devem ser resistentes à ação da água. As dimênsões corretas das chapas são de 1,10 x 2,20m para chapas resinadas e 1,22 x 2,44m ou 1,10 x 2,20m para chapas plastificadas, com espessuras de 6mm, 9mm, 12mm, 18mm, ou 21mm. As chapas são classificadas nos subgrupos A,B e C em função, principalmente, da área de defeitos superficiais que apresentam.
2 - FORMAÇÃO DE LOTES NO RECEBIMENTO EM OBRA
Cada vigem para enrega de chapa será considerada um lote desde que não exceda a 500 chapas de um mesmo tipo.No caso de entrega de mais de 500 chapas por viagem, o carregamento deverá ser dividido de tal forma que resultem lotes aproximadamente iguais e, ao mesmo tempo, com menos de 500 chapas. A amostra a ser retirada de cada lote será formada por 13 chapas escolhidas aleatoriamente.
3 - VERIFICAÇÕES E ENSAIOS DE RECEBIMENTO
O controle será exercido em obra, verificando-se as chapas de compensado conforme orientações e limites apresentado na tabela 1. As verificações devem ser feitas nas chapas que compõem a amostra, anotando-se, para cada verificação, o numero de chapas defeituosas encontradas.
4 - CRITÉRIOS DE ACEITAÇÃO
Verificações dimensionais - comprimento, largura, espessura e esquadro - Verificacões visuais - presença de emendas, aspecto superficial aspecto das bordas. Conferir as 13 chapas que compõem a amostra. Aceitar o lote inteiro caso não sejam encontradas chapas defeituosas. Se houver 4 ou mais peças com defeito, rejeitar o lote. Encontrando-se ate peças com defeito, inspecionar uma segunda amostra com mais 13 peças. Nesse caso, para aceitaçao do lote, o numero total de chapas defeituosas das duas amostras somadas deve ser menor ou igual a três. Em caso de rejeição na segunda amostra, deve-se inspecionar o lote inteiro e devolver as chapas defeituosas. Numero de lâminas - Verificar a chapa escolhida como amostra. Aceitar o lote caso o número de lâminas esteja de acordo com o mínimo estabelecido no item. Se o número de lâminas resultar menor que o mínimo, devolver o lote inteiro. Resistência à ação da água - O lote será aceito se nove dos dez corpos-de-prova passarem no teste.Caso seja reprovado, o lote inteiro deve ser devolvido. -Tabela 1 -
5 - ORIENTAÇÕES PARA ARMAZENAMENTO
O estoque deve ser feito em local fechado, coberto e apropriado para evitar a ação da água, extravio ou roubo. Preferêncialmente deve estar em local proximo ao de uso ou de transporte vertical. As chapas devem ser empilhadas em posição horizontal sobre três pontaletes de madeira, posicionadaos no centro e a 10 cm de cada uma das bordas, evitando-se contato com o piso. No caso de armazenamento em lajes, verificar sua capacidade de resistência para evitar sobrecarga. Em lajes usuais, a pilha não deve exceder 40 cm de altura.Também é recomendavel que a data de entrega e o local de estocagem sejam planejados com antecedência, de forma a evitar pré-estocagem em locais inadequados, interferência com outros serviços da obra ou a necessidade de transporte horizontal interno.
6 - OBSERVAÇÕES
Do pedido de compra devem constar: tipo de chapa ( resinada ou plastificada ) e dimensões desejadas pela obra; número mínimo de reaproveitamentos da fôrma garantido pelo fabricante; aviso esclarecendo que as chapas de madeira compensada não devem apresentar defeitos sistemáticos, tais como desvios dimensionais, desvios no esquadro, número de lâminas inadequado à sua espessura, defeitos superficiais ou defeitos nas bordas; aviso esclarecendo que as chapas que não atenderem às especificações serão devolvidas; aviso esclarecendo que a partida será aceita com a observação de que na obra haverá checagem do lote quanto à resistência à água, podendo este ser rejeitado num prazo de 48 horas em caso de reprovação no teste.
ELABORADO/REVISADO POR |  | DATA