## Plan1
Item nº | Item de Verificação | Metodologia e critério de avaliação
1 | Condições para o início da execução do serviço | Verificar se as fôrmas, a armadura e os gabaritos para rebaixo e passagem de instalações já foram posicionados e conferidos.
Observar se as fôrmas estão limpas.
Averiguar se as mestras(nível) estão na altura correta.
Certificar-se do abastecimento de água de água e energia no local.
Verificar a disponibilidade de pessoal e equipamentos, efetivos e de reserva, com pelo menos duas horas de antecedência.
Avaliar a composição da equipe de apoio (armador, eletricista, etc.)
Conferir a correta instalação das proteções de periferia.
Checar os equipamentos de proteção coletiva e a disponibilidade dos EPI's.
Assegurar-se da capacidade de resistência dos pavimentos inferiores antes da liberação da concretagem.
2 | Transporte de concreto | Verificar o funcionamento do sistema de transporte com pelo menos duas horas de antecedência ao recebimento de concreto.
3 | Recebimento do concreto | Proceder conforme instruções da IM correspondente.
4 | Lançamento do concreto | Verificar o umedecimento das fôrmas momentos antes do lançamento do concreto. Se estiverem secas, umedecê-las, mas sem provocar saturação. Caso se apresentem com água em excesso, é preciso drená-las.
Observar se não ocorre deslocamento de elementos metálicos ou da armadura por ocasião do lançamento e adensamento. Em caso positio, paralisar a concretagem no local até garantir o coreto posicionamento do elemento deslocado.
Checar se o grau de acabamento astá condizente com o estabelecido.
Garantir que não se ultrapasse o limite de duas horas e trinta minutos para o manuseio do concreto usinado normal ou o limite estabelecido pela nota fiscal para o concreto com aditivo. O concreto vencido não poderá ser aplicado.
Havendo junta fria, proceder à inspeção conforme orientação do projetista e do projeto estrutural.
Acompanhar o nível de parada da concretagem. Para lajes, perfurar a cada 4m² com ponta de ferro de diâmetro 5mm por toda a espessura, retirar e medir a extensão molhada, comparando-a com a de projeto, com tolerância de 3mm.
Para blocos de fundação, vigasbaldrame, ascadas, vigas isoladas e pilares isolados, a referência será a própria fôrma, sem tolerância.
Atentar para que não se formem acúmulos pontuais de material sobre a fôrma.
5 | Adensamento de concreto | Verificar sea agulha do vibrador está correta para a pior situação (acesso difícil) e para o melhor rendimento. Proceder à troca do mangote, se necessário.
Averiguar a distância de vibração e o tempo de imersão da agulha no concreto, que deve ser em torno de 15 segundos.
Para pilares, conferir a espessura da camada de concretagem (menor que três quartos do comprimento da agulha do vibrador).
6 | Cura | Verificar o constante umedecimento das peças nos três primeiros dias, pelo menos.